## Карта н. для ц.
КАРТА НАСТРОЙКИ
[10 empty] | Прокат профильной трубы Ø | 250 | мм
[7 empty] | из заготовки Ø | 245.7705 | толщина стенки |  | 8 | мм
|  |  | Настройка горизонтальных валков | [8 empty] | Настройка эджеров
2026-09-23 17:52
Клеть | Валок горизонтальный |  |  | Высота калибра /обжатия |  | База | Наборка на кассете |  | Валок вертикальный |  |  | Диаметр | Ширина бочки | Втулка дист. | Ширина кал-ра/обж |  | Наб. прок.
Кл.1 | 1 | 400 | 529 | 240.7705 | 5 | 41.11473 | 99.88527 |  | УПС.09.УВ2И-105 |  |  | 410 | 105 | 27.5 | 250.7705 | -5 | 114.6147
Кл.2 | 3 | 400 | 548 | 227.7705 | 13 | 38.11473 | 102.8853 |  | УПС.09.УВ3И-115 |  |  | 410 | 115 | 22.5 | 243.7705 | 7 | 118.1147
Кл.3 | 4 | 400 | 565 | 225.7705 | 2 | 30.61473 | 110.3853 |  | УПС.09.УВ3И-125 |  |  | 410 | 125 | 17.5 | 234.7705 | 9 | 122.6147
Кл.4 | 4 | 400 | 577 | 219.7705 | 6 | 27.61473 | 113.3853 |  | УПС.09.УВ4-125 |  |  | 410 | 125 | 17.5 | 226.7705 | 8 | 126.6147
Кл.5 | 5 | 400 | 587 | 218.7705 | 1 | 23.11473 | 117.8853 |  | УПС.09.УВ4И-135 |  |  | 410 | 135 | 12.5 | 219.7705 | 7 | 130.1147
Кл.6 | 5 | 400 | 589 | 216.7705 | 2 | 23.11473 | 117.8853 |  | Валок наборной |  |  | 455 | 145 | 7.5 | 216.7705 | 3 | 109.1147
Скоростные характеристики стана УПС
Клеть |  |  | 1 | 2 | 3 | 4 | 5 | 6
Усл. Тип ГВ |  |  | 400 | 400 | 400 | 400 | 400 | 300 | Vгв, м/мин (iкпп= 6,17/3,40)
Диаметр ГВ, мм |  |  | 529 | 548 | 565 | 577 | 587 | 589
Коэф. Скорости* |  |  | 1 | 0.9749818 | 0.945646 | 0.7870823 | 0.9102044 | 0.9071138
|  |  |  | 0.9748494 | 0.9434688 | 0.7858386 | 0.9074514 | 0.9034966
Частота оборотов привода, об/мин |  |  | 300 | 292.4548 | 283.0406 | 235.7516 | 272.2354 | 271.049 | 1.625717 | 2.950198
|  |  | 600 | 584.9096 | 566.0813 | 471.5032 | 544.4709 | 542.098 | 3.251434 | 5.900397
|  |  | 700 | 682.3946 | 660.4281 | 550.087 | 635.216 | 632.4476 | 3.79334 | 6.883796
|  |  | 800 | 779.8795 | 754.775 | 628.6709 | 725.9611 | 722.7973 | 4.335246 | 7.867196
|  |  | 900 | 877.3645 | 849.1219 | 707.2547 | 816.7063 | 813.1469 | 4.877151 | 8.850595
|  |  | 1000 | 974.8494 | 943.4688 | 785.8386 | 907.4514 | 903.4966 | 5.419057 | 9.833994
|  |  | 1200 | 1169.819 | 1132.163 | 943.0063 | 1088.942 | 1084.196 | 6.502868 | 11.80079
|  |  | 1300 | 1267.304 | 1226.509 | 1021.59 | 1179.687 | 1174.546 | 7.044774 | 12.78419
|  |  | 1400 | 1364.789 | 1320.856 | 1100.174 | 1270.432 | 1264.895 | 7.58668 | 13.76759
|  |  | 1500 | 1462.274 | 1415.203 | 1178.758 | 1361.177 | 1355.245 | 8.128585 | 14.75099

## Карта настройки
КАРТА НАСТРОЙКИ
[13 empty] | (контрольная) | [11 empty] | УТВЕРЖДАЮ
Директор
2026-09-23 17:52
[9 empty] | Прокат профильной трубы | 250 | х | 160 | х | 8 | толщина стенки |  |  |  |  | из заготовки Ø | 245.7705 | мм
[8 empty] | Подбор диаметра заготовки ограничен: | от | 250.0694 | до | 255.41 |  | 3.875 | отношение Rn/s |  |  |  |  | выбор по списку Øз | 0 | мм
[9 empty] | Подбор радиуса закругления | 31 | мм | 33.70989 | 8.038853 | 4.213736 | [5 empty] | введите количество работающих клетей | 5 | (иск. Кл1)
[9 empty] | Расчётный радиус закругления | 37.96149 | мм |  |  |  | коэффициенты отношения Øз/а* |  |  |  | min | 1.219851 | max | 1.245902 | реал | 1.198881
Настройка горизонтальных валков | [15 empty] | Настройка эджеров
Кл | Рп, т | Мп, кгм | Сумарные обжатия |  |  | Валок горизонтальный |  |  |  | Высота калибра |  |  |  | Шайбы |  | Валок вертикальный | Кас. | Dвв | А |  | Lв и Rв вертикального валка |  |  | Наб. под опоры ВВ | Втулка дист. | Ширина
№ |  |  | ГВ | ВВ | Σ | Lг | №Г | Dг | Rг | В | Обж |  | Пер | База | Кас. | Наименование | В |  | max | min | Lв | Rв | Δщ |  |  | кал | обж
1 | 19.87012 | 46.74558 | 5 | -5 | 5 | 400 | 1 | 529 | 300 | 240.7705 | 5 |  |  | 41.11473 | 99.88527 | УПС.09.УВ2И-105 |  | 410 | 500 | 140 | 105 | 300 | 164.3773 | 114.6147 | 27.5 | 250.7705 | -5
2 | 37.77962 | 945.3465 | 13 | 7 | 20 | 400 | 3 | 548 | 600 | 227.7705 | 13 |  | -6 | 38.11473 | 102.8853 | УПС.09.УВ3И-115 | 220 | 410 | 500 | 140 | 115 | 600 | 193.456 | 118.1147 | 22.5 | 243.7705 | 7
3 | 15.3525 | 956.0706 | 2 | 9 | 11 | 400 | 4 | 565 | 1200 | 225.7705 | 2 |  |  | 30.61473 | 110.3853 | УПС.09.УВ3И-125 |  | 410 | 500 | 140 | 125 | 600 | 208.9865 | 122.6147 | 17.5 | 234.7705 | 9
4 | 28.49148 | 1003.983 | 6 | 8 | 14 | 400 | 4 | 577 | 3000 | 219.7705 | 6 |  | -6 | 27.61473 | 113.3853 | УПС.09.УВ4-125 | 220 | 410 | 500 | 140 | 125 | 1500 | 213.0965 | 126.6147 | 17.5 | 226.7705 | 8
5 | 11.83937 | 1013.526 | 1 | 7 | 8 | 400 | 5 | 587 | 7000 | 218.7705 | 1 |  |  | 23.11473 | 117.8853 | УПС.09.УВ4И-135 |  | 410 | 500 | 140 | 135 | 1500 | 215.9128 | 130.1147 | 12.5 | 219.7705 | 7
6 | 17.08566 | 1020.827 | 1 | 3 | 4 | 400 | 5 | 589 | ― | 216.7705 | 1 |  |  | 23.11473 | 117.8853 | Валок наборной | 220 | 455 | 455 | 95 | 145 | ― | 216.7505 | 109.1147 | 7.5 | 216.7705 | 3
Суммарные обжатия |  |  |  |  | 62 | Пл/масса |  | 59.33128 | 46.5750548 | ГВ | 28 |  | * где, а - среднее значение сторон профиля (А+В)/2 | [10 empty] | Ось прокатки - | 1335 | ВВ | 34
СОГЛАСОВАНО
|  | Тех. Отдел | [19 empty] | ______________________________
(фамилимя, подпись)
ИСПОЛНИТЕЛЬ
|  | Технолог | [19 empty] | ______________________________
(фамилимя, подпись)
Note on X8: Список (перечень существующих) диаметров заготовок
Note on K12: Расчитывается карта настройки по данному радиусу закругления только после выбора диаметра заготовки из списка
Note on V16: Максимальная ширина профиля при введённом диаметре вертикального валка
Note on W16: Минимальная ширина профиля при введённом диаметре вертикального валка
Note on Z16: Зазор между ребордами горизонтального валка
Note on G17: Вводные значения характеристик горизонтальных валков
Note on T17: Если используется старая касета без наборных прокладок то введите значение С
Note on Y21: Если в пятой клети отсутствует радиус калибра ставиться значение не менее 1000000
Note on J22: Для 6 клети постоянная
Note on Y22: Для 6 клети постоянная
Note on I23: Площадь поперечного сечения
Note on J23: Масса одного погонного метра трубы

## 1,273 - Коэфициент
Диаметр
|  |  | 40 | 50 | 60 | 70 | 80 | 90 | 100 | 110 | 120 | 130 | 140 | 150 | 160 | 170 | 180 | 190 | 200 | 210 | 220
1.6 | 4 | 0.8760146 | 47.41594 | 60.14594 | 72.87594 | 85.60594 | 98.33594 | 111.0659 | 123.7959 | 136.5259 | 149.2559 | 161.9859 | 174.7159 | 187.4459 | 200.1759 | 212.9059 | 225.6359 | 238.3659 | 251.0959 | 263.8259 | 276.5559
2 | 5 | 0.8760146 | 45.44491 | 58.17491 | 70.90491 | 83.63491 | 96.36491 | 109.0949 | 121.8249 | 134.5549 | 147.2849 | 160.0149 | 172.7449 | 185.4749 | 198.2049 | 210.9349 | 223.6649 | 236.3949 | 249.1249 | 261.8549 | 274.5849
2.4 | 6 | 0.8760146 | 43.03587 | 55.76587 | 68.49587 | 81.22587 | 93.95587 | 106.6859 | 119.4159 | 132.1459 | 144.8759 | 157.6059 | 170.3359 | 183.0659 | 195.7959 | 208.5259 | 221.2559 | 233.9859 | 246.7159 | 259.4459 | 272.1759
2 | 7 | 1.095018 | 43.25487 | 55.98487 | 68.71487 | 81.44487 | 94.17487 | 106.9049 | 119.6349 | 132.3649 | 145.0949 | 157.8249 | 170.5549 | 183.2849 | 196.0149 | 208.7449 | 221.4749 | 234.2049 | 246.9349 | 259.6649 | 272.3949
2.3 | 8 | 1.095018 | 40.84583 | 53.57583 | 66.30583 | 79.03583 | 91.76583 | 104.4958 | 117.2258 | 129.9558 | 142.6858 | 155.4158 | 168.1458 | 180.8758 | 193.6058 | 206.3358 | 219.0658 | 231.7958 | 244.5258 | 257.2558 | 269.9858
2.6 | 9 | 1.095018 | 38.10829 | 50.83829 | 63.56829 | 76.29829 | 89.02829 | 101.7583 | 114.4883 | 127.2183 | 139.9483 | 152.6783 | 165.4083 | 178.1383 | 190.8683 | 203.5983 | 216.3283 | 229.0583 | 241.7883 | 254.5183 | 267.2483
3 | 10 | 1.095018 | 34.49473 | 47.22473 | 59.95473 | 72.68473 | 85.41473 | 98.14473 | 110.8747 | 123.6047 | 136.3347 | 149.0647 | 161.7947 | 174.5247 | 187.2547 | 199.9847 | 212.7147 | 225.4447 | 238.1747 | 250.9047 | 263.6347
2.4 | 11 | 1.314022 | 36.46576 | 49.19576 | 61.92576 | 74.65576 | 87.38576 | 100.1158 | 112.8458 | 125.5758 | 138.3058 | 151.0358 | 163.7658 | 176.4958 | 189.2258 | 201.9558 | 214.6858 | 227.4158 | 240.1458 | 252.8758 | 265.6058
2.8 | 12 | 1.314022 | 32.52369 | 45.25369 | 57.98369 | 70.71369 | 83.44369 | 96.17369 | 108.9037 | 121.6337 | 134.3637 | 147.0937 | 159.8237 | 172.5537 | 185.2837 | 198.0137 | 210.7437 | 223.4737 | 236.2037 | 248.9337 | 261.6637
3.2 | 13 | 1.314022 | 28.14362 | 40.87362 | 53.60362 | 66.33362 | 79.06362 | 91.79362 | 104.5236 | 117.2536 | 129.9836 | 142.7136 | 155.4436 | 168.1736 | 180.9036 | 193.6336 | 206.3636 | 219.0936 | 231.8236 | 244.5536 | 257.2836
3.6 | 14 | 1.314022 | 23.32554 | 36.05554 | 48.78554 | 61.51554 | 74.24554 | 86.97554 | 99.70554 | 112.4355 | 125.1655 | 137.8955 | 150.6255 | 163.3555 | 176.0855 | 188.8155 | 201.5455 | 214.2755 | 227.0055 | 239.7355 | 252.4655
Коффициент
|  |  | 40 | 50 | 60 | 70 | 80 | 90 | 100 | 110 | 120 | 130 | 140 | 150 | 160 | 170 | 180 | 190 | 200 | 210 | 220
1.6 | 4 | 0.8760146 | 1.1635 | 1.1854 | 1.2 | 1.210429 | 1.21825 | 1.224333 | 1.2292 | 1.233182 | 1.2365 | 1.239308 | 1.241714 | 1.2438 | 1.245625 | 1.247235 | 1.248667 | 1.249947 | 1.2511 | 1.252143 | 1.253091
2 | 5 | 0.8760146 | 1.136125 | 1.1635 | 1.18175 | 1.194786 | 1.2045625 | 1.212167 | 1.21825 | 1.223227 | 1.227375 | 1.230885 | 1.233893 | 1.2365 | 1.23878125 | 1.240794 | 1.242583 | 1.244184 | 1.245625 | 1.246929 | 1.248114
2.4 | 6 | 0.8760146 | 1.10875 | 1.1416 | 1.1635 | 1.179143 | 1.190875 | 1.2 | 1.2073 | 1.213273 | 1.21825 | 1.222462 | 1.226071 | 1.2292 | 1.2319375 | 1.234353 | 1.2365 | 1.238421 | 1.24015 | 1.241714 | 1.243136
2 | 7 | 1.095018 | 1.081375 | 1.1197 | 1.14525 | 1.1635 | 1.1771875 | 1.187833 | 1.19635 | 1.203318 | 1.209125 | 1.214038 | 1.21825 | 1.2219 | 1.22509375 | 1.227912 | 1.230417 | 1.232658 | 1.234675 | 1.2365 | 1.238159
2.3 | 8 | 1.095018 | 1.054 | 1.0978 | 1.127 | 1.147857 | 1.1635 | 1.175667 | 1.1854 | 1.193364 | 1.2 | 1.205615 | 1.210429 | 1.2146 | 1.21825 | 1.221471 | 1.224333 | 1.226895 | 1.2292 | 1.231286 | 1.233182
2.6 | 9 | 1.095018 | 1.026625 | 1.0759 | 1.10875 | 1.132214 | 1.1498125 | 1.1635 | 1.17445 | 1.183409 | 1.190875 | 1.197192 | 1.202607 | 1.2073 | 1.21140625 | 1.215029 | 1.21825 | 1.221132 | 1.223725 | 1.226071 | 1.228205
3 | 10 | 1.095018 | 0.99925 | 1.054 | 1.0905 | 1.116571 | 1.136125 | 1.151333 | 1.1635 | 1.173455 | 1.18175 | 1.188769 | 1.194786 | 1.2 | 1.2045625 | 1.208588 | 1.212167 | 1.215368 | 1.21825 | 1.220857 | 1.223227
2.4 | 11 | 1.314022 | 0.971875 | 1.0321 | 1.07225 | 1.100929 | 1.1224375 | 1.139167 | 1.15255 | 1.1635 | 1.172625 | 1.180346 | 1.186964 | 1.1927 | 1.19771875 | 1.202147 | 1.206083 | 1.209605 | 1.212775 | 1.215643 | 1.21825
2.8 | 12 | 1.314022 | 0.9445 | 1.0102 | 1.054 | 1.085286 | 1.10875 | 1.127 | 1.1416 | 1.153545 | 1.1635 | 1.171923 | 1.179143 | 1.1854 | 1.190875 | 1.195706 | 1.2 | 1.203842 | 1.2073 | 1.210429 | 1.213273
3.2 | 13 | 1.314022 | 0.917125 | 0.9883 | 1.03575 | 1.069643 | 1.0950625 | 1.114833 | 1.13065 | 1.143591 | 1.154375 | 1.1635 | 1.171321 | 1.1781 | 1.18403125 | 1.189265 | 1.193917 | 1.198079 | 1.201825 | 1.205214 | 1.208295
3.6 | 14 | 1.314022 | 0.88975 | 0.9664 | 1.0175 | 1.054 | 1.081375 | 1.102667 | 1.1197 | 1.133636 | 1.14525 | 1.155077 | 1.1635 | 1.1708 | 1.1771875 | 1.182824 | 1.187833 | 1.192316 | 1.19635 | 1.2 | 1.203318

## Коэф
| 12.8 | 19.2 |  |  | 245.7705 | 772.1109 | 8 | 1.198881
| 16 | 24 |  |  | 205 | 644.0265
| 19.2 | 28.8 |  |  | 1.209178 | 1.255121
Толщина стенки | мин | макс |  | мин | мах
6 | 1.6 | 2.4 |  | 1.245902 | 1.219851
| 15.32266 | 21.96624 |  | 1.245902 | Периметр проф т |  | 762.1512 | 9.959789 | 772.1109 | 100
| 17.95833 | 14.23031
| 809.9369 | 795.4267 |  |  |  |  | 1.183416
| 1.257614 | 1.235084
10 | 2 | 3 |  | 2.491805 |  |  |  | 0.01546533
| 18.68686 | 26.78836 |  | 1.261368 |  |  | 792.48
| 15.82724 | 12.42987
| 802.3942 | 785.6162
| 1.245902 | 1.219851
10 | 2.4 | 3.6 |  |  |  |  | 1.255121
| 21.96624 | 31.54372 |  |  | 1.230268
| 14.23031 | 11.06804
| 795.4267 | 776.2698
| 1.235084 | 1.205338 |  |  |  |  | 0.02457618 |  | 96.17292
0
|  |  | 15.82724 |  | 1.207991
|  |  | 12.42987 |  | 1.202716
|  |  |  | Толщина стенки | мин | макс
|  |  |  | <= 6 | 1.6 | 2.4
|  |  |  | c 6 до 10 включительно | 2 | 3
|  |  |  | больше > 10 | 2.4 | 3.6

## Осн.таблица
Маршрут проката профильной трубы |  |  |  | -6 |  | -6 |  | 0 | 2026-09-23 17:52
250 | АхВ | Дз | Кл.1 | Кл.2 | Кл.3 | Кл.4 | Кл.5 | Кл.6 | дД
1.198881 | ΔДв | 245.7705 | 5 | 13 | 2 | 6 | 1 | 2 | 29
| Нщ | 772.1109 | 164.3773 | 193.456 | 208.9865 | 213.0965 | 215.9128 | 216.7505
250 | Аширина |  | 240.7705 | 227.7705 | 225.7705 | 219.7705 | 218.7705 | 216.7705 | 216.7705
160 | Рг | 31 | 300 | 600 | 1200 | 3000 | 7000 | 1000000
205 | 2Нг | 33.70989 | 76.3932 | 34.31458 | 16.78404 | 6.674091 | 2.857726 | 0.02
| Дг.мин | 33.70989 | 529 | 548 | 565 | 577 | 587 | 589
220 | Дг.макс | 130.5109 | 681.7864 | 616.6292 | 598.5681 | 590.3482 | 592.7155 | 589.04 | #DIV/0!
220 | Вг.вал | 746.9776 | 400 | 400 | 400 | 400 | 400 | 400
220 | Пос-ная |  | 141 | 141 | 141 | 141 | 141 | 141
Шир.В.валка | Кас+Рама |  | 300 | 300 | 300 | 300 | 300 | 300
105 | Моа | 3.875 | 769.7705 | 775.7705 | 790.7705 | 796.7705 | 805.7705 | 805.7705
115 | ΔДа | 4.213736 | -5 | 7 | 9 | 8 | 7 | 3 | 29
125 | Ввысота | 4.213736 | 250.7705 | 243.7705 | 234.7705 | 226.7705 | 219.7705 | 216.7705 | 216.7705
125 | Рв |  | 300 | 600 | 600 | 1500 | 1500 | 1000000
135 | 2Нв | 5 | 9.25894 | 5.523127 | 6.528174 | 2.605298 | 3.039039 | 0.00525625
145 | Дв.мин | 1.319609 | 410 | 410 | 410 | 410 | 410 | 455
8 | Дв.макс | 122.8853 | 428.5179 | 421.0463 | 423.0563 | 415.2106 | 416.0781 | 455.0105
200 | Мов | 118.8853 | 660.7705 | 653.7705 | 644.7705 | 636.7705 | 629.7705 | 671.7705
Дл. Шпин | Rн |  | 120.3853 | 94.09126 | 72.27115 | 55.73588 | 43.20545 | 33.70989
1650 | Меж.ос.раст | 1250 | 769.7705 | 775.7705 | 790.7705 | 796.7705 | 805.7705 | 805.7705
ШестКлеть | Угол в | 1335 |  | 4.793617 | 5.055018 | 5.159607 | 5.316524 | 5.316524
350 | Угол н |  |  | 10.04816 | 10.31276 | 10.41867 | 10.57759 | 10.57759
А/В | дП |  | 0.882449 | 3.387527 | 5.124596 | 6.721403 | 8.315938 | 9.959789
1.260083 | П |  | 771.2285 | 768.7234 | 766.9863 | 765.3895 | 763.795 | 762.1512
1.039863 | ПR |  | 378.2015 | 147.7982 | 113.5233 | 87.54971 | 67.86696 | 52.95137
1.031851 | ПдР |  | 188.6771 | 246.3827 | 314.2062 | 328.4581 | 346.3807 | 354.5999 | 422.0197
1.004571 | Дк |  | 531.5 | 551.1957 | 567.5821 | 578.1246 | 587.5357 | 589.0039
1 | Кс |  | 1 | 0.9607445 | 0.9330074 | 0.7758463 | 0.901321 | 0.8990743
| Тк |  | 99.88527 | 102.8853 | 110.3853 | 113.3853 | 117.8853 | 117.8853
| База |  | 41.11473 | 38.11473 | 30.61473 | 27.61473 | 23.11473 | 23.11473 | 700
| H |  | 27.5 | 22.5 | 17.5 | 17.5 | 12.5 | 7.5 | 1295.279
| Lд |  | 36.45202 | 59.85626 | 23.82398 | 41.64582 | 17.13966 | 24.2694
| σв | 40 | 42.58621 | 49.31034 | 50.34483 | 53.44828 | 53.96552 | 55 | 55
| Рпр |  | 19.87012 | 37.77962 | 15.3525 | 28.49148 | 11.83937 | 17.08566
| Мпр |  | 46.74558 | 945.3465 | 956.0706 | 1003.983 | 1013.526 | 1020.827 |  | 7346.334
| Р |  | 13.20121 | 18.28188 | 6.873548 | 12.81369 | 5.431228 | 7.948222
| МпрП |  | 115.889 | 361.8155 | 58.52124 | 189.8482 | 32.46763 | 66.3454
| Rp |  | 233.4229 | 350.2415 | 110.8067 | 161.3939 | 53.1806 | 61.65091 | 970.6965
220 |  |  | 1 | 2 | 3 | 4 | 5 | 6
Межосевое растояние минимальное |  |  |  | ГВ | 610 | мм | ВВ | 600 | мм
Межосевое расстояние максивальное |  |  |  |  | 870 | мм |  | 900 | мм
270
Межосевое растояние минимальное |  |  |  | ГВ | 660 | мм | ВВ | 600 | мм
Межосевое расстояние максивальное |  |  |  |  | 870 | мм |  | 900 | мм
360
Межосевое растояние минимальное |  |  |  | ГВ | 750 | мм | ВВ | 600 | мм
Межосевое расстояние максивальное |  |  |  |  | 870 | мм |  | 900 | мм
420
Межосевое растояние минимальное |  |  |  | ГВ | 810 | мм | ВВ | 600 | мм
Межосевое расстояние максивальное |  |  |  |  | 870 | мм |  | 900 | мм
Note on E1: Перекос клети
Note on G1: Перекос клети
Note on I1: Перекос клети.
Note on B3: Обжитие
Note on C3: Диаметр заготовки
Note on B4: Зазор между ребордами валка
Note on C4: Периметр трубной заготовки
Note on A5: Введите ширину профиля
Note on B5: Высота профиля
Note on A6: Введите высоту профиля
Note on B6: Радиус профиля
Note on C6: Радиус закрузления профильной трубы на выходе из стана
Note on A7: Средний квадрат
Note on B7: углубление профиля
Note on C7: Рассчётный радиус закругления
Note on B8: Диаметр валка Г по дну калибра
Note on C8: Расчёт радиуса закругления по кооэфициенту
Note on A9: Ширина кассеты в 1 блоке
Note on B9: Диаметр валка Г по ребордам калибра
Note on C9: Вписаный радиус
Note on A10: Ширина кассеты в 2 блоке
Note on B10: Ширина горизонтального валка по клетям
Note on C10: Длина для листа
Note on A11: Ширина кассеты в 3 блоке
Note on D11: Постоянная с таблицы настроки оси проката на кассете размером 270
Note on D12: Кассета 270 + две толщины рамы (40+40)
Note on A13: Ширина вертикального валка 2кл
Note on B13: Межосевое растояние Г.в.
Note on C13: rn/S
Note on B14: Обжатие
Note on C14: rn(расч)/S
Note on B15: Ширина профиля
Note on J15: Ширина профильной трубы после прокатки
Note on B16: Радиус профиля
Note on B17: Углубление профиля В.в.
Note on C17: Коэф.расчёта радиуса закругления
Note on A19: Толщина стенки
Note on C19: Радиус заготовки
Note on B20: Межосевое растояние В.в.
Note on B21: Радиус закругления
Note on C22: Нулевая высота Оси прокатки
Note on C23: Настройка оси прокатки по выстоте профиля:
Note on B25: Периметр по клетям
Note on B26: Периметр заготовки в каждой клети
Note on B27: Периметр радиуса
Note on B28: Периметр дуги горизонтального калибра
Note on J28: Контрольное значение ширины профильной прокатки в зависимости от суммы длины очага деформации и радиуса закругления
Note on B29: Катающий диаметр
Note on B30: Коэффициент скорости в каждой клети
Note on B31: Наборка на кассету
Note on B32: То - база для падушки
Note on B33: Дистанционные втулки
Note on B34: Длина очага деформации
Note on B35: Предел прочности до прокатки после прокатки и по клетям
Note on C35: Предел прочности до прокатки Ст 20 - 45кг/мм2 09Г2С - 68кг/мм2
Note on J35: Предел прочности после прокатки
Note on B36: Усиля прокатки
Note on B37: Момент прокатки
Note on B40: Доп Вариант расчёта момета прокатки
Note on B41: Нарпряжение в метале в зависимости от давления

## ВНИТИ
[5 empty] | Программа №4 с К/К | [7 empty] | ГВ | 590 |  | ст20 | 450МПА | 45кг/м
[13 empty] | ВВ | 460
|  |  |  | Для расчётов калибровок по заданной схеме. | [10 empty] | 2026-09-23 17:52
z 2-5, | S, | rн, | r`н, | rн/S, | Дз, | Да, | Дв, | А, | В, | δ, мм |  |  | Д0а, | Д0в, | α1, | sт, | V,
шт | мм | мм | мм |  | мм | мм | мм | мм | мм | к.1-к.2 | к.3-к.4 | к.5-к.6 | мм | мм | град | кг/мм² | м/мин
4 | 12 | 25.5 | 29.15356 | 2.125 | 193.9682 | 590 | 460 | 160 | 160 | 15 | 10 | 5 | 750 | 620 | 8 | 40 | 5
Схема профилирования |  | Клеть | Валки | DПi/П, | Пi, | DПи, | ri, | Ria,мм | Ai,мм | Промежуточная величина, мм |  | Коэфф. скорости | ai,мм | Ha,мм | A`,мм | Да,мм
|  |  |  | % | мм | мм | мм | Riв,мм | Bi,мм |  |  |  | вi,мм | Hв,мм | B`,мм | Дэ,мм
|  | 1 | A | 0 | 609.3692 | 0 | 94.07345 | 154.2769 | ----- | ----- |  |  | 133.8448 | 15.27059 | 197.4108 | min | 561.4962
[16 empty] | max | 592.0374
|  | зада- | B |  |  |  |  | ----- | ----- |  |  |  | ----- | ----- | 188.5038 | -----
ющая
| Формирующие | 2 | A | 1.269654 | 601.6323 | 7.736881 | 70.62174 | 171.5063 | 180.4678 | a= | 71.40614 | 0.9905555 | 133.2261 | 13.46481 | 184.6366 | min | 565.7265
[10 empty] | b= | 79.36951 |  |  |  |  | max | 592.6561
|  |  | B |  |  |  |  | 163.7245 | 180.4242 | x= | 73.93139 |  | 136.5142 | 14.9069 | 184.2735 | min | 435.3634
[10 empty] | y= | 75.38369 |  |  |  |  | max | 465.1772
|  | 3 | A | 1.936914 | 597.5662 | 4.066078 | 51.89778 | 303.2909 | 171.4603 | a= | 188.1025 | 0.9805848 | 142.7946 | 8.52354 | 176.5804 | min | 574.0179
[10 empty] | b= | 215.2999 |  |  |  |  | max | 591.065
|  |  | B |  |  |  |  | 276.3926 | 171.4081 | x= | 77.0433 |  | 145.0631 | 9.686686 | 175.9821 | min | 443.4196
[10 empty] | y= | 78.04242 |  |  |  |  | max | 462.793
|  | 4 | A | 2.555789 | 593.795 | 3.771234 | 38.59903 | 536.3383 | 164.9017 | a= | 381.893 | 0.8228667 | 143.6522 | 4.831215 | 169.4025 | min | 581.2674
[10 empty] | b= | 451.972 |  |  |  |  | max | 590.9298
|  |  | B |  |  |  |  | 466.5943 | 164.8616 | x= | 78.02292 |  | 145.1747 | 5.68073 | 168.7326 | min | 450.5975
[10 empty] | y= | 78.66082 |  |  |  |  | max | 461.959
|  | 5 | A | 3.169781 | 590.0535 | 3.741474 | 29.15356 | 948.4581 | 159.9743 | a= | 705.9929 | 0.9632225 | 149.0595 | 2.932805 | 163.3832 | min | 587.237
[10 empty] | b= | 867.0766 |  |  |  |  | max | 593.1026
|  |  | B |  |  |  |  | 787.6845 | 159.95 | x= | 77.80168 |  | 149.9284 | 3.575297 | 162.763 | min | 456.6168
[10 empty] | y= | 78.18511 |  |  |  |  | max | 463.7674
|  | 6 | A | ----- | 586.2923 | ----- | 25.5 | Q | ----- | ----- |  | 0.9611056 | 152.929 | ----- | 160 | 590
|  | калиб- | B |  |  |  |  | Q | ----- |  |  |  | 152.929 | ----- | 160 | 460
рующая
Z-количество формирующих клетей
Д0а,Д0в-межосевое расстояние
Клеть | L | Р | a | Мпр. | n | Nдв. | L- | Длинна очага деформации (мм). | [10 empty] | 0.1395129 | 0.1222915 | 0.1699683 | 0.1579355 | 0.1425869 | 0.09677916
| мм | тонн | град. | кг*м | об./мин | кВч | Р- | Давление металла на валки (т). | [10 empty] | 7.993503 | 7.006786 | 9.738469 | 9.049037 | 8.169627 | 5.545037
1 зада- | 39.16799 | 30.08102 | 8 | 154.723 | 2.834479 | 0.6888872 | a- | Угол захвата (град.). | [10 empty] | 5.464442 | 4.230278 | 8.29147 | 7.249456 | 5.969564 | 2.763031
ющая | [6 empty] | Мпр.- | Момент прокатки (кг*м). | [10 empty] | 561.4962 | 565.7265 | 574.0179 | 581.2674 | 587.237 | 590
2 | 35.001 | 33.60096 | 6.929083 | 2577.307 | 2.747882 | 11.12459 | n- | Число оборотов валков (об./мин).
[7 empty] | Nдв.- | Мощность двигателя (кВт).
3 | 49.14329 | 47.17756 | 9.678464 | 2191.335 | 2.732079 | 9.4042 | [12 empty] | 0.05872202 | 0.08304548 | 0.1017095 | 0.117444 | 0.1313064 | 0.143839 | 0.1553639 | 0.166091 | 0.1761661 | 0.1856953
[19 empty] | 3.364524 | 4.758156 | 5.827527 | 6.729048 | 7.523304 | 8.241367 | 8.901694 | 9.516311 | 10.09357 | 10.63956
4 | 46.09174 | 44.24807 | 9.020979 | 2099.57 | 2.715498 | 8.955703 | [12 empty] | 1 | 2 | 3 | 4 | 5 | 6 | 7 | 8 | 9 | 10
[19 empty] | 580 | 580 | 580 | 580 | 580 | 580 | 580 | 580 | 580 | 580
5 | 41.97056 | 40.29174 | 8.156188 | 2027.758 | 2.696765 | 8.589722
6 калиб- | 37.42089 | 35.92405 | 7.229041 | 1939.543 | 2.681304 | 8.168932
рующая
10990.24
Толщина стенки |  | Rn/S
|  | EN | ГОСТ
S ≤ 6 |  | 1,6 до 2,4 | ≤2
6 < S ≤ 10 |  | 2,0 до 3,0 | ≤2
S > 10 |  | 2,4 до 3,6 | ≤2
1578.8
1570.8
1553.2
1546.4
1542
1565.6
1399

## Расчётные данные
Задающие параметры:
| Д3 |  |  | Дв |  | d3-4 | d5-6
| 193.9682 |  |  | 460 |  | 10 | 5
РАСЧЁТ ФАКТИЧЕСКОГО РАДИУСА ЗАКРУГЛЕНИЯ И ДИАМЕТРА ЗАГОТОВКИ:
А | В | S | R`3
160 | 160 | 12 | 101.8592
РАСЧЁТ РАДИУСОВ СКРУГЛЕНИЯ ТРУБ ПРИ ПРОФИЛИРОВАНИИ В МНОГОКЛЕТЬЕВОМ СТАНЕ:
z | riн | ЗНАМЕНАТ | ЧИСЛИТ | Rн1 | Rн2 | Rн3 | Rн4 | Rн5 | Rн6
4 | 70.62174 | 1.407949 | 90.98412 | 70.62174 | 51.89778 | 38.59903 | 29.15356 | 22.44488 | 17.68003
Расчёт изменения периметра,при профилировании:
Радиус сопряжения углов профиля (гор. и верт.):
д.П1 | П1 | д.Пi/П% | ri1 | R3 | 1 | дПи1
7.736881 | 601.6323 | 1.269654 | 70.62174 | 96.98412 |  | 7.736881
д.П2 | П2 | д.Пi/П% | ri2 | R3 | 2 | дПи2
11.80296 | 597.5662 | 1.936914 | 51.89778 | 96.98412 |  | 4.066078
д.П3 | П3 | д.Пi/П% | ri3 | R3 | 3 | дПи3
15.57419 | 593.795 | 2.555789 | 38.59903 | 96.98412 |  | 3.771234
д.П4 | П4 | д.Пi/П% | ri4 | R3 | 4 | дПи4
19.31567 | 590.0535 | 3.169781 | 29.15356 | 96.98412 |  | 3.741474
д.П5 | П5 | д.Пi/П% | ri5 | R3 | 5 | дПи5
23.07685 | 586.2923 | 3.787007 | 22.44488 | 96.98412 |  | 3.761187
д.Пi | П6 | д.Пi/П% | ri6 | R3 | 6 | дПи6
26.81941 | 582.5498 | 4.401175 | 17.68003 | 96.98412 |  | 3.742552
Расчёт радиусов вогнутости роликов (валков) при профилировании
в "z" клетях или за один проход:
Ru_a-гор | Ru_b-верт
948.4581 | 787.6845
Определив критичесский радиус для последней клети, деформацию разгиба
распределяют равномерно между клетями:
К-const | 2K-const
0.2475794 | 0.2274129
Для последующих клетей:
Ri(a)-гор(1кл) | 2г | 3г | 4г | 5г | 6г | Радиус гориз. валка
171.5063 | 303.2909 | 536.3383 | 948.4581 | 1677.249 | 2966.039
Ri(b)-верт(1-кл) | 2в | 3в | 4в | 5в | 6в | Радиус вертк. валка
163.7245 | 276.3926 | 466.5943 | 787.6845 | 1329.735 | 2244.803
Расчёт условного профиля (Аi;Bi) в каждой клети для определения
центров радиусов скругления профилей (центры каждого
угла находятся на одной оси-линии):
П
589.8559
В`i(1) | В`i(2) | В`i(3) | В`i(4) | В`i(5) | В`i(6)
180.7754 | 171.7076 | 165.0463 | 160.0494 | 156.2244 | 153.2399
А`i(1) | А`i(2) | А`i(3) | А`i(4) | А`i(5) | А`i(6)
180.7754 | 171.7076 | 165.0463 | 160.0494 | 156.2244 | 153.2399
Delta/ cр(1) | Delta/ cр(2) | Delta/ cр(3) | Delta/ cр(4) | Delta/ cр(5) | Delta/ cр(6)
20.77543 | 11.70761 | 5.046336 | 0.04941375 | -3.775613 | -6.76014
Программа для определения условной высоты и ширины профиля
Аi и Bi (без учёта выпуклостей граней):
i | iобщ.
1 | 4
Riв-ri2 | Riв-ri3 | Riв-ri4 | Riв-ri5 | Riв-ri6 | Riв-ri7
93.10272 | 224.4949 | 427.9952 | 758.531 | 1307.291 | 2227.123
Ria-ri2 | Ria-ri3 | Ria-ri4 | Ria-ri5 | Ria-ri6 | Ria-ri7
100.8845 | 251.3931 | 497.7392 | 919.3046 | 1654.804 | 2948.359
ЗАНЕСТИ В ТАБЛИЦУ!!!
Вi(1) | Вi(2) | Вi(3) | Вi(4) | Вi(5) | Вi(6)
180.4242 | 171.4081 | 164.8616 | 159.95 | 156.1729 | 153.212
Ai(1) | Ai(2) | Ai(3) | Ai(4) | Ai(5) | Ai(6)
180.4678 | 171.4603 | 164.9017 | 159.9743 | 156.1855 | 153.2179 | -Расчет радиуса скругления на центры одной оси
Расчёт размеров валков: | [9 empty] | 724
688
1О(1-2) | 2О(1-2) | 3О(1-2) | 4О(1-2) | 5О(1-2) | 6О(1-2) |  |  |  |  | 1.052326
91.01832 | 221.9349 | 425.7449 | 756.8265 | 1306.106 | 2226.343
1О(3-4) | 2О(3-4) | 3О(3-4) | 4О(3-4) | 5О(3-4) | 6О(3-4)
98.95985 | 249.1062 | 495.8037 | 917.898 | 1653.868 | 2947.77
a1 | a2 | a3 | a4 | a5 | a6
71.40614 | 188.1025 | 381.893 | 705.9929 | 1250.458 | 2167.414 | -Смещение радиусов калибров относительно центра колибров (b-смещ. радиусов гор.).
b1 | b2 | b3 | b4 | b5 | b6
79.36951 | 215.2999 | 451.972 | 867.0766 | 1598.227 | 2888.844
1а2+1b2 | 2а2+2b2 | 3а2+3b2 | 4а2+4b2 | 5а2+5b2 | 6а2+6b2
11398.36 | 81736.58 | 350120.9 | 1250247.9 | 4117973.5 | 13043105.4
Bi`(1) | Bi`(2) | Bi`(3) | Bi`(4) | Bi`(5) | Bi`(6)
184.2735 | 175.9821 | 168.7326 | 162.763 | 158.0447 | 154.39 | -Наружные размеры профиля с учетом выпуклости.
Ai`(1) | Ai`(2) | Ai`(3) | Ai`(4) | Ai`(5) | Ai`(6)
184.6366 | 176.5804 | 169.4025 | 163.3832 | 158.5548 | 154.7773
КООРДИНАТА X ИЗ С-МЫ:
с1 | с2 | с3 | с4 | с5 | с6
14007.06 | 97329.06 | 420069.5 | 1529373.7 | 5162941.3 | 16801356.3 | Вспомогательная (промежуточная) величина.
Х1 | Х2 | Х3 | Х4 | Х5 | Х6
73.93139 | 77.0433 | 78.02292 | 77.80168 | 77.03149 | 76.09433 | Координаты точки пересечения радиусов ra и rb относительно центра колибра.
Y1 | Y2 | Y3 | Y4 | Y5 | Y6
75.38369 | 78.04242 | 78.66082 | 78.18511 | 77.25252 | 76.21871
Программа расчетов роликов:
Гориз. валки:
d1г | d2г | d3г | d4г | d5г | d6г
-12.0589 | -8.07019 | -7.708969 | -3.918963 | -3.756562 | -3.659916
d1г-b1 | d2г-b2 | d3г-b3 | d4г-b4 | d5г-b5 | d6г-b6
-91.42842 | -223.3701 | -459.6809 | -870.9956 | -1601.983 | -2892.504
а`1 | а`2 | а`3 | а`4 | а`5 | а`6
133.2261 | 142.7946 | 143.6522 | 149.0595 | 147.2962 | 145.2906
Вертикальные:
d1в | d2в | d3в | d4в | d5в | d6в
-9.154302 | -6.071946 | -6.433166 | -3.152105 | -3.314506 | -3.411152
d1в-а1 | d2в-а2 | d3в-а3 | d4в-а4 | d5в-а5 | d6в-а6
-80.56045 | -194.1744 | -388.3262 | -709.1451 | -1253.773 | -2170.825
в`1 | в`2 | в`3 | в`4 | в`5 | в`6
136.5142 | 145.0631 | 145.1747 | 149.9284 | 147.8148 | 145.5936
Прогиб (глубина ручья):
Н(а)0 | Н(а)1 | Н(а)2 | Н(а)3 | Н(а)4 | Н(а)5 | Н(а)6
15.27059 | 13.46481 | 8.52354 | 4.831215 | 2.932805 | 1.617726 | 0.8897609
| Н(в)1 | Н(в)2 | Н(в)3 | Н(в)4 | Н(в)5 | Н(в)6
| 14.9069 | 9.686686 | 5.68073 | 3.575297 | 2.055496 | 1.180676
Расчет диаметров валков:
Горизонтальные:
М1 | М2 | М3 | М4 | М5 | М6
1.006348 | 1.009685 | 1.012779 | 1.015849 | 1.018935 | 1.022006
М1/1 | М2/М1 | М3/М2 | М4/М3 | М5/М4 | М6/М5
1.006348 | 1.003315 | 1.003065 | 1.003031 | 1.003038 | 1.003014
Д0.к | Дк1 | Дк2 | Дк3 | Дк4 | Дк5 | Дк6
561.4962 | 579.1913 | 582.5415 | 586.0986 | 590.1698 | 593.573 | 596.4998
Д.г.maх0 | Д.г.maх1 | Д.г.maх2 | Д.г.maх3 | Д.г.maх4 | Д.г.maх5 | Д.г.maх6
592.0374 | 592.6561 | 591.065 | 590.9298 | 593.1026 | 595.1907 | 597.3896
Д.г.min0 | Д.г.min1 | Д.г.min2 | Д.г.min3 | Д.г.min4 | Д.г.min5 | Д.г.min6
561.4962 | 565.7265 | 574.0179 | 581.2674 | 587.237 | 591.9553 | 595.61
Вертикальные:
Д.в.мах.1 | Д.в.мах.2 | Д.в.мах.3 | Д.в.мах.4 | Д.в.мах.5 | Д.в.мах.6
465.1772 | 462.793 | 461.959 | 463.7674 | 465.5561 | 467.5841
Д.в.мin.1 | Д.в.мin.2 | Д.в.мin.3 | Д.в.мin.4 | Д.в.мin.5 | Д.в.мin.6
435.3634 | 443.4196 | 450.5975 | 456.6168 | 461.4452 | 465.2227
Определение параметров нулевой клети (задающая):
Определение радиуса калибра горизонтального валка:
В0 | Бетта0 | ДВ0 | R0 | А0 | r0 | d0 | a0 | b0
188.5038 | 75.68302 | 5.464442 | 154.2769 | 197.4108 | 94.07345 | -12.0589 | 133.8448 | 60.025
B0 | -высота профиля с учетом выпуклостей (0-кл.).
A0 | -ширина профиля с учетом выпуклостей (0-кл.).
ДВ0 | -обжатие в клети.
R0 | -радиус вогнутости валка.
r0 | -малый радиус овальной трубы в задающей (в нулевой) клети.
a0 | -ширина рабочей части валка.
b0 | -точка смещения центра радиуса калибра (глубина вреза калибра).
Н0 | -глубина вреза калибра.
Определение силовых параметров:
5.464442
Длинна очага деформации, мм. :
L0 | L1 | L2 | L3 | L4 | L5
39.16799 | 35.001 | 49.14329 | 46.09174 | 41.97056 | 37.42089
Давление металла на валки (усилие прокатки), т. :
Р0 | Р1 | Р2 | Р3 | Р4 | Р5
30.08102 | 33.60096 | 47.17756 | 44.24807 | 40.29174 | 35.92405
Угол захвата, грд.:
a0 | a1 | a2 | a3 | a4 | a5
8 | 6.929083 | 9.678464 | 9.020979 | 8.156188 | 7.229041
Момент прокатки, Кг*м:
Мпр.0 | Мпр.1 | Мпр.2 | Мпр.3 | Мпр.4 | Мпр.5
154.723 | 2577.307 | 2191.335 | 2099.57 | 2027.758 | 1939.543
Число оборотов валков, об./мин. :
n0 | n1 | n2 | n3 | n4 | n5
2.834479 | 2.747882 | 2.732079 | 2.715498 | 2.696765 | 2.681304
Мощность двигателя, кВт. :
Nдв.0 | Nдв.1 | Nдв.2 | Nдв.3 | Nдв.4 | Nдв.5
0.6888872 | 11.12459 | 9.4042 | 8.955703 | 8.589722 | 8.168932
Расчёт коэфф. Скорости
Диаметр катающий
Дк1 | Дк2 | Дк3 | Дк4 | Дк5 | Дк6
569.1315 | 572.4589 | 578.2797 | 583.683 | 588.7034 | 590
Отношение катающих диаметров
| Дк1/Дк2 | Дк2/Дк3 | Дк3/Дк4 | Дк4/Дк5 | Дк5/Дк6
| 0.9941876 | 0.9899342 | 0.9907428 | 0.9914722 | 0.9978023
Абсолютное обжатие
| Дк1/Дк2 | Дк2/Дк3 | Дк3/Дк4 | Дк4/Дк5 | Дк5/Дк6
| 9.69472 | 8.29147 | 7.249456 | 5.969564 | 2.763031 | 33.96824
В процентах
| Дк1/Дк2 | Дк2/Дк3 | Дк3/Дк4 | Дк4/Дк5 | Дк5/Дк6
| 28.54054 | 24.40948 | 21.34187 | 17.57396 | 8.134159 | 100
Коэфф. Удлинения
| Дк1/Дк2 | Дк2/Дк3 | Дк3/Дк4 | Дк4/Дк5 | Дк5/Дк6
| 0.5708108 | 0.4881896 | 0.4268373 | 0.3514791 | 0.1626832
Коэфф. | 1.057081 | 1.048819 | 1.042684 | 1.035148 | 1.016268
Коэфф. Скорости
| Кс2 | Кс3 | Кс4 | Кс5 | Кс6
| 1.050937 | 1.038262 | 0.8749776 | 1.02632 | 1.014035
| 0.9905555 | 0.9805848 | 0.8228667 | 0.9632225 | 0.9611056
Расчёт периметра калибра
Координаты по оси
У1, к1 | У1, к2 | У1, к3 | У1, к4 | У1, к5 | У1, к6
| -71.40614 | -188.1025 | -381.893 | -705.9929
Х1, к1 | Х1, к2 | Х1, к3 | Х1, к4 | Х1, к5 | Х1, к6
| 79.36951 | 215.2999 | 451.972 | 867.0766
Расстояние между точками окружностей
СИГ, 1 | СИГ, 2 | СИГ, 3 | СИГ, 4 | СИГ, 5 | СИГ, 6
| 106.7631 | 285.8961 | 591.7102 | 1118.145
Угол А и В
А1 | А2 | А3 | А4 | А5 | А6
| 0.668828 | 0.65794 | 0.6454055 | 0.6313967
| 38.32102 | 37.69718 | 36.97901 | 36.17637
В1 | В2 | В3 | В4 | В5 | В6
| 51.67898 | 52.30282 | 53.02099 | 53.82363
Перпендикуляр к основанию
С1 | С2 | С 3 | С4 | С 5 | С 6
| 162.9872 | 267.4906 | 447.3572 | 766.1663
Координаты точки делящей расстояние между центрами
окружностей попалам
у1, к1 | у1, к2 | у1, к3 | у1, к4 | у1, к5 | у1, к6
| 31.09949 | -64.29771 | -195.1041 | -558.4271
х1, к1 | х1, к2 | х1, к3 | х1, к4 | х1, к5 | х1, к6
| 52.72248 | 127.6713 | 111.4096 | 226.2098
Два катета У и Х
у, к1 | у, к2 | у. к3 | у, к4 | у, к5 | у, к6
| 132.4706 | 267.4901 | 336.2968 | -36.8002
х, к1 | х, к2 | х, к3 | х, к4 | х, к5 | х, к6
| -94.95449 | -120.3167 | 295.0135 | 765.282
Координаты точки
у2, к1 | у2, к2 | у2, к3 | у2. к4 | у2, к5 | у2, к6
| 163.5701 | 203.1924 | 141.1927 | -595.2273
х2, к1 | х2, к2 | х2, к3 | х2, к4 | х2, к5 | х2, к6

## Данные ВГ
Дмин, | Кл. | R, | Hк, | Вр, | 220 | 270 | 360 | 420 | Длина бочки ВГ
578 | 1 | 110 | 9.5 | 88.4 | 32 | 82 | 172 | 232 | 100 | Условный тип ГВ 100 х 100; Ф6кл=600мм; Lбч=115мм;
584 | 2 | 130 | 7.5 | 88.2 | 26 | 76 | 166 | 226 | 100
591 | 3 | 210 | 5 | 93.4 | 19 | 69 | 159 | 219 | 100
595 | 4 | 390 | 2.5 | 93.8 | 15 | 65 | 155 | 215 | 100
599 | 5 | 730 | 0.5 | 92.8 | 11 | 61 | 151 | 211 | 100
599 | 6 | ∞ | 0 | 94.3 | 11 | 61 | 151 | 211 | 100
523 | 1 | 110 | 21.5 | 128 | 85 | 135 | 225 | 285 | 150 | Условный тип ГВ 150 х 100; Ф6кл=570мм; Lбч=160мм;
526 | 2 | 170 | 14.5 | 127.3 | 82 | 132 | 222 | 282 | 150
550 | 3 | 350 | 6.5 | 122.3 | 58 | 108 | 198 | 258 | 150
562 | 4 | 435 | 4 | 128.5 | 46 | 96 | 186 | 246 | 150
568 | 5 | 1500 | 1.5 | 132.8 | 40 | 90 | 180 | 240 | 150
570 | 6 | ∞ | 0 | 134.2 | 40 | 90 | 180 | 240 | 150
475 | 1 | 140 | 28.5 | 174 | 135 | 185 | 275 | 335 | 200 | Условный тип ГВ 200Х200; Ф6кл=520мм; Lбч=220мм;
484 | 2 | 192 | 22 | 180 | 126 | 176 | 266 | 326 | 200
495 | 3 | 285 | 14.5 | 184 | 115 | 165 | 255 | 315 | 200
506 | 4 | 479 | 9.5 | 186 | 104 | 154 | 244 | 304 | 200
512 | 5 | 1127 | 3.5 | 189 | 98 | 148 | 238 | 298 | 200
518 | 6 | ∞ | 0 | 190 | 92 | 142 | 232 | 292 | 200
529 | 1 | 300 | 36 | 300 | 81 | 131 | 221 | 281 | 300 | Условный тип ГВ 300Х80; Ф6кл=590мм; Lбч=300мм
548 | 2 | 600 | 18 | 300 | 62 | 112 | 202 | 262 | 300
565 | 3 | 1200 | 8 | 300 | 45 | 95 | 185 | 245 | 300
577 | 4 | 3000 | 3 | 300 | 33 | 83 | 173 | 233 | 300
587 | 5 | 7000 | 2 | 300 | 23 | 73 | 163 | 223 | 300
589 | 6 | ∞ | 0 | 300 | 21 | 71 | 161 | 221 | 300
376 | 1 | 9⁰ | 30.5 | 370 | 234 | 284 | 374 | 434 | 390 | Условный тип ГВ 400Х100; Ф6кл=590мм; Lбч=400мм
400 | 2 | 7⁰ | 23.8 | 390 | 210 | 260 | 350 | 410 | 390
422 | 3 | 5⁰ | 17 | 390 | 188 | 238 | 328 | 388 | 390
440 | 4 | 3⁰ | 10.2 | 390 | 170 | 220 | 310 | 370 | 390
454 | 5 | 1⁰ | 3.4 | 390 | 156 | 206 | 296 | 356 | 390
460 | 6 | 0⁰ | 0 | 400 | 150 | 200 | 290 | 350 | 390
507 | 1 | 500 | 39.5 | 400 | 103 | 153 | 243 | 303 | 400 | Условный тип ГВ 400Х400; Ф6кл=460мм; Lбч=400мм
531 | 2 | 800 | 23.5 | 400 | 79 | 129 | 219 | 279 | 400
540 | 3 | 1200 | 16 | 400 | 70 | 120 | 210 | 270 | 400
560 | 4 | 1600 | 12.5 | 400 | 50 | 100 | 190 | 250 | 400
580 | 5 | 4000 | 5 | 400 | 30 | 80 | 170 | 230 | 400
590 | 6 | ∞ | 0 | 400 | 20 | 70 | 160 | 220 | 400

## Данные ВВ
Кл. | Обозначение | Вр, | Обозначение | Дмин, | Дмакс, | R, мм | Количество
2 | УПС.09.УВ2И-80 | 80 | УПС.09.УВ2И-80 | 410 | 413.4 | 400 | 2
2 | УПС.09.УВ2И-105 | 105 | УПС.09.УВ2И-105 | 410 | 416 | 400 | 2
2 | УПС.09.УВ2-80 | 80 | УПС.09.УВ2-80 | 360 | 363.4 | 400 | 2
2 | УПС.09.УВ2-100 | 100 | УПС.09.УВ2-100 | 360 | 365.5 | 400 | 2
2 | УПС.09.УВ2-105 | 105 | УПС.09.УВ2-105 | 360 | 366.1 | 400 | 2
2 | УПС.09.УВ2-115 | 115 | УПС.09.УВ2-115 | 360 | 367.4 | 400 | 2
3 | УПС.09.УВ3И-80 | 20 | УПС.09.УВ3И-80 | 415 | 417.1 | 600 | 2
3 | УПС.09.УВ3И-95 | 95 | УПС.09.УВ3И-95 | 410 | 413.3 | 600 | 2
3 | УПС.09.УВ3И-115 | 115 | УПС.09.УВ3И-115 | 410 | 414.9 | 600 | 2
3 | УПС.09.УВ3И-125 | 125 | УПС.09.УВ3И-125 | 410 | 415.9 | 600 | 2
3 | УПС.09.УВ3-75 | 75 | УПС.09.УВ3-75 | 365 | 367 | 600 | 2
3 | УПС.09.УВ3-80 | 80 | УПС.09.УВ3-80 | 365 | 367.3 | 600 | 2
3 | УПС.09.УВ3-95 | 95 | УПС.09.УВ3-95 | 360 | 363.3 | 600 | 2
3 | УПС.09.УВ3-100 | 100 | УПС.09.УВ3-100 | 365 | 368.7 | 600 | 2
3 | УПС.09.УВ3-115 | 115 | УПС.09.УВ3-115 | 360 | 364.9 | 600 | 2
3 | УПС.09.УВ3-125 | 125 | УПС.09.УВ3-125 | 360 | 365.9 | 600 | 2
3 | УПС.09.УВ3-135 | 135 | УПС.09.УВ3-135 | 365 | 371.9 | 600 | 2
3 | УПС.09.УВ3-145 | 145 | УПС.09.УВ3-145 | 365 | 373 | 600 | 2
3 | УПС.ВУ.09.75-03 | 75 | УПС.ВУ.09.75-03 | 435 | 437 | 600 | 2
3 | УПС.ВУ.09.85-03 | 85 | УПС.ВУ.09.85-03 | 435 | 438.6 | 600 | 2
3 | УПС.ВУ.09.95-03 | 95 | УПС.ВУ.09.95-03 | 430 | 433.3 | 600 | 2
3 | 3B-80 | 75 |  | 475 |  | 600 | 2
3 | УПС.10.520-3 | 30 | УПС.10.520-3 | 520 | 522 | 600 | 2
3 | УПС.10.520-3-01 | 50 | УПС.10.520-3-01 | 520 | 524 | 600 | 2
3 | УПС.10.520-3-02 | 70 | УПС.10.520-3-02 | 520 | 528 | 600 | 2
4 | УПС.09.УВ4И-80 | 80 | УПС.09.УВ4И-80 | 420 | 420.9 | 1500 | 2
4 | УПС.09.УВ4И-95 | 95 | УПС.09.УВ4И-95 | 410 | 411.3 | 1500 | 2
4 | УПС.09.УВ4И-115 | 115 | УПС.09.УВ4И-115 | 410 | 412 | 1500 | 2
4 | УПС.09.УВ4И-125 | 125 | УПС.09.УВ4И-125 | 410 | 412.4 | 1500 | 2
4 | УПС.09.УВ4И-135 | 135 | УПС.09.УВ4И-135 | 410 | 412.6 | 1500 | 2
4 | УПС.09.УВ4И-145 | 145 | УПС.09.УВ4И-145 | 410 | 413.2 | 1500 | 2
4 | УПС.09.УВ4И-155 | 155 | УПС.09.УВ4И-155 | 410 | 413.7 | 1500 | 2
4 | УПС.09.УВ4-75 | 75 | УПС.09.УВ4-75 | 365 | 365.8 | 1500 | 2
4 | УПС.09.УВ4-80 | 80 | УПС.09.УВ4-80 | 365 | 365.9 | 1500 | 2
4 | УПС.09.УВ4-95 | 95 | УПС.09.УВ4-95 | 368 | 369.2 | 1500 | 2
4 | УПС.09.УВ4-115 | 115 | УПС.09.УВ4-115 | 360 | 362 | 1500 | 2
4 | УПС.09.УВ4-125 | 135 | УПС.09.УВ4-125 | 365 | 367.4 | 1500 | 2
4 | УПС.09.УВ4-145 | 145 | УПС.09.УВ4-145 | 365 | 368.2 | 1500 | 2
4 | УПС.ВУ.09.75-04 | 75 | УПС.ВУ.09.75-04 | 445 | 445.8 | 1500 | 2
4 | УПС.ВУ.09.80-04 | 80 | УПС.ВУ.09.80-04 | 430 | 430.9 | 1500 | 2
4 | УПС.ВУ.09.85-04 | 85 | УПС.ВУ.09.85-04 | 445 | 446 | 1500 | 2
4 | УПС.ВУ.09.95-04 | 95 | УПС.ВУ.09.95-04 | 440 | 441.3 | 1500 | 2
4 | УПС.ВУ.09.105-04 | 105 | УПС.ВУ.09.105-04 | 430 | 431.6 | 1500 | 2
4 | 4B-80 | 75 |  | 475
4 | УПС.10.520-4 | 30 | УПС.10.520-4 | 520 | 521 | 1500 | 2
4 | УПС.10.520-4-01 | 40 | УПС.10.520-4-01 | 520 | 522 | 1500 | 2
4 | УПС.10.520-4-02 | 50 | УПС.10.520-4-02 | 520 | 523 | 1500 | 2
4 | УПС.10.520-4-03 | 60 | УПС.10.520-4-03 | 520 | 524 | 1500 | 2
4 | УПС.10.520-4-04 | 70 | УПС.10.520-4-04 | 520 | 525 | 1500 | 2
5 | 5B-80 | 75 |  | 475
6 | 6B-80 | 75 |  | 475
5-6 | УПС.10.520-6 | 15 | УПС.10.520-6 | 520 | 0 | 0 | 2
5-6 | УПС.10.520-6-01 | 20 | УПС.10.520-6-01 | 520 | 0 | 0 | 2
5-6 | УПС.10.520-6-02 | 25 | УПС.10.520-6-02 | 520 | 0 | 0 | 2
5-6 | Валок наборной | 0 | Валок наборной | 365 | 0 | 0 | 4
5-6 | Валок наборной | 0 | Валок наборной | 455 | 0 | 0 | 4

## Лист1
Дмин, | Кл. | R, | Hк, | Вр, | 220 | 270 | 360 | 420 | Длина бочки ВГ
Условный тип ГВ 100 х 100; Ø 6 кл = 600мм; Lбч = 115мм;
578 | 1 | 110 | 9.5 | 88.4 | 32 | 82 | 172 | 232 | 100
584 | 2 | 130 | 7.5 | 88.2 | 26 | 76 | 166 | 226 | 100
591 | 3 | 210 | 5 | 93.4 | 19 | 69 | 159 | 219 | 100
595 | 4 | 390 | 2.5 | 93.8 | 15 | 65 | 155 | 215 | 100
599 | 5 | 730 | 0.5 | 92.8 | 11 | 61 | 151 | 211 | 100
599 | 6 | ∞ | 0 | 94.3 | 11 | 61 | 151 | 211 | 100
Условный тип ГВ 150 х 100; Ø 6 кл = 570мм; Lбч = 160мм;
523 | 1 | 110 | 21.5 | 128 | 85 | 135 | 225 | 285 | 150
526 | 2 | 170 | 14.5 | 127.3 | 82 | 132 | 222 | 282 | 150
550 | 3 | 350 | 6.5 | 122.3 | 58 | 108 | 198 | 258 | 150
562 | 4 | 435 | 4 | 128.5 | 46 | 96 | 186 | 246 | 150
568 | 5 | 1500 | 1.5 | 132.8 | 40 | 90 | 180 | 240 | 150
570 | 6 | ∞ | 0 | 134.2 | 40 | 90 | 180 | 240 | 150
Условный тип ГВ 200 Х 200; Ø 6 кл = 520мм; Lбч = 220мм;
475 | 1 | 140 | 28.5 | 174 | 135 | 185 | 275 | 335 | 200
484 | 2 | 192 | 22 | 180 | 126 | 176 | 266 | 326 | 200
495 | 3 | 285 | 14.5 | 184 | 115 | 165 | 255 | 315 | 200
506 | 4 | 479 | 9.5 | 186 | 104 | 154 | 244 | 304 | 200
512 | 5 | 1127 | 3.5 | 189 | 98 | 148 | 238 | 298 | 200
518 | 6 | ∞ | 0 | 190 | 92 | 142 | 232 | 292 | 200
Условный тип ГВ 300 Х 80; Ø 6 кл = 590мм; Lбч = 300мм
529 | 1 | 300 | 36 | 300 | 81 | 131 | 221 | 281 | 300
548 | 2 | 600 | 18 | 300 | 62 | 112 | 202 | 262 | 300
565 | 3 | 1200 | 8 | 300 | 45 | 95 | 185 | 245 | 300
577 | 4 | 3000 | 3 | 300 | 33 | 83 | 173 | 233 | 300
587 | 5 | 7000 | 2 | 300 | 23 | 73 | 163 | 223 | 300
589 | 6 | ∞ | 0 | 300 | 21 | 71 | 161 | 221 | 300
Условный тип ГВ 400 Х 100; Ф6кл = 590мм; Lбч = 400мм
376 | 1 | 9⁰ | 30.5 | 370 | 234 | 284 | 374 | 434 | 390
400 | 2 | 7⁰ | 23.8 | 390 | 210 | 260 | 350 | 410 | 390
422 | 3 | 5⁰ | 17 | 390 | 188 | 238 | 328 | 388 | 390
440 | 4 | 3⁰ | 10.2 | 390 | 170 | 220 | 310 | 370 | 390
454 | 5 | 1⁰ | 3.4 | 390 | 156 | 206 | 296 | 356 | 390
460 | 6 | 0⁰ | 0 | 400 | 150 | 200 | 290 | 350 | 390
Условный тип ГВ 400 Х 400; Ø 6 кл = 460мм; Lбч = 400мм
507 | 1 | 500 | 39.5 | 400 | 103 | 153 | 243 | 303 | 400
531 | 2 | 800 | 23.5 | 400 | 79 | 129 | 219 | 279 | 400
540 | 3 | 1200 | 16 | 400 | 70 | 120 | 210 | 270 | 400
560 | 4 | 1600 | 12.5 | 400 | 50 | 100 | 190 | 250 | 400
580 | 5 | 4000 | 5 | 400 | 30 | 80 | 170 | 230 | 400
590 | 6 | ∞ | 0 | 400 | 20 | 70 | 160 | 220 | 400

## Наст. эксц.
Диаметры труб круглого сечения
[14 empty] | 890 |  | 870 |  | 840 |  | 810 |  | 780 |  | 750 |  | 720 |  | 690 |  | 660 |  | 630 |  | 600 |  | 570
|  | max | min |  |  | max | min |  |  | max | min |  |  | max | min | max | min | max | min | max | min | max | min | max | min | max | min | max | min | max | min | max | min | max | min | max | min
|  | 650 | 610 |  |  | 620 | 580 |  |  | 590 | 550 | 0 |  | 910 | 870 | 890 | 850 | 860 | 820 | 830 | 790 | 800 | 760 | 770 | 730 | 740 | 700 | 710 | 670 | 680 | 640 | 650 | 610 | 620 | 580 | 590 | 550
| 1 | 2 | 3 | 4 | 5 | 6 | 7 | 8 | 9 | 10 | 11 | 33 | 1 | 2 | 3 | 2 | 3 | 2 | 3 | 2 | 3 | 2 | 3 | 2 | 3 | 2 | 3 | 2 | 3 | 2 | 3 | 2 | 3 | 6 | 7 | 10 | 11
| 360 | 290 | 250 |  |  | 260 | 220 |  |  | 230 | 190 | 38 | 360 | 890 | 850 | 530 | 490 | 500 | 460 | 470 | 430 | 440 | 400 | 410 | 370 | 380 | 340 | 350 | 310 | 320 | 280 | 290 | 250 | 260 | 220 | 230 | 190
| 365 | 285 | 245 |  |  | 255 | 215 |  |  | 225 | 185 | 42 | 365 | 890 | 850 | 525 | 485 | 495 | 455 | 465 | 425 | 435 | 395 | 405 | 365 | 375 | 335 | 345 | 305 | 315 | 275 | 285 | 245 | 255 | 215 | 225 | 185
| 410 | 240 | 200 |  |  | 210 | 170 |  |  | 180 | 140 | 45 | 410 | 890 | 850 | 480 | 440 | 450 | 410 | 420 | 380 | 390 | 350 | 360 | 320 | 330 | 290 | 300 | 260 | 270 | 230 | 240 | 200 | 210 | 170 | 180 | 140
| 430 | 220 | 180 |  |  | 190 | 150 |  |  | 160 | 120 | 48 | 430 | 890 | 850 | 460 | 420 | 430 | 390 | 400 | 360 | 370 | 330 | 340 | 300 | 310 | 270 | 280 | 240 | 250 | 210 | 220 | 180 | 190 | 150 | 160 | 120
| 435 | 215 | 175 |  |  | 185 | 145 |  |  | 155 | 115 | 51 | 435 | 890 | 850 | 455 | 415 | 425 | 385 | 395 | 355 | 365 | 325 | 335 | 295 | 305 | 265 | 275 | 235 | 245 | 205 | 215 | 175 | 185 | 145 | 155 | 115
| 440 | 210 | 170 |  |  | 180 | 140 |  |  | 150 | 110 | 54 | 440 | 890 | 850 | 450 | 410 | 420 | 380 | 390 | 350 | 360 | 320 | 330 | 290 | 300 | 260 | 270 | 230 | 240 | 200 | 210 | 170 | 180 | 140 | 150 | 110
| 445 | 205 | 165 |  |  | 175 | 135 |  |  | 145 | 105 | 57 | 445 | 890 | 850 | 445 | 405 | 415 | 375 | 385 | 345 | 355 | 315 | 325 | 285 | 295 | 255 | 265 | 225 | 235 | 195 | 205 | 165 | 175 | 135 | 145 | 105
| 455 | 195 | 155 |  |  | 165 | 125 |  |  | 135 | 95 | 60 | 455 | 890 | 850 | 435 | 395 | 405 | 365 | 375 | 335 | 345 | 305 | 315 | 275 | 285 | 245 | 255 | 215 | 225 | 185 | 195 | 155 | 165 | 125 | 135 | 95
| 470 | 180 | 140 |  |  | 150 | 110 |  |  | 120 | 80 | 63 | 470 | 890 | 850 | 420 | 380 | 390 | 350 | 360 | 320 | 330 | 290 | 300 | 260 | 270 | 230 | 240 | 200 | 210 | 170 | 180 | 140 | 150 | 110 | 120 | 80
| 520 | 130 | 90 |  |  | 100 | 60 |  |  | 70 | 30 | 68 | 520 | 890 | 850 | 370 | 330 | 340 | 300 | 310 | 270 | 280 | 240 | 250 | 210 | 220 | 180 | 190 | 150 | 160 | 120 | 130 | 90 | 100 | 60 | 70 | 30
70
Кассета серая |  | 910 |  | 550 |  | Касета красная |  | 650 |  | 550 |  | 73
Новая |  | max |  | min |  | Старая |  | max |  | min |  | 76
| 360 | 550 | 360 | 190 |  |  | 360 | 290 | 360 | 190 |  | 83
220 | 365 | 545 | 365 | 185 |  | 220С | 365 | 285 | 365 | 185 |  | 89
270 | 410 | 500 | 410 | 140 |  | 270С | 410 | 240 | 410 | 140 |  | 95
360 | 430 | 480 | 430 | 120 |  | 360С | 430 | 220 | 430 | 120 |  | 102
420 | 435 | 475 | 435 | 115 |  | 420С | 435 | 215 | 435 | 115 |  | 108
| 440 | 470 | 440 | 110 |  |  | 440 | 210 | 440 | 110 |  | 114
| 445 | 465 | 445 | 105 |  |  | 445 | 205 | 445 | 105 |  | 121
| 455 | 455 | 455 | 95 |  |  | 455 | 195 | 455 | 95 |  | 127
| 470 | 440 | 470 | 80 |  |  | 470 | 180 | 470 | 80 |  | 133
| 520 | 390 | 520 | 30 |  |  | 520 | 130 | 520 | 30 |  | 140
146
152
159
168
178
180
194
203
219
245
273
299
325
351
377
402
408
426
480
494